## Лист1
Технические характеристики ленты алюминиевой 25 мм
| Однотонка | Цвета 7718, 7722 and 7734
Ширина ленты | 25мм | 25мм
Толщина ленты (без краски) | 0,147+/-0,01мм | 0,147+/-0,01мм
Толщина ленты с краской | 0,18+/-0,01мм | ≥0,21мм
Толщина покрытия ленты (краски) | 9-13 микрон с каждой стороны (в зависимости от цвета) | двойное покрытие 1-й слой: ≥12 микрон с каждой стороны 2-й слой: ≥20 микрон с каждой стороны
Материал ленты | 5052-Н19 (алюминиевый сплав) | 5052-Н19 (алюминиевый сплав)
Плотность материала ленты (вес), кг/катушка | 0.01083 | 0.01208
Относительное удлиннение | 1% | 1%
Предел прочности материала | 345 Н/мм2 | 345 Н/мм2